## Лист1
Физические свойства нержавеющей стали AISI 304
Физические свойства | Метрический | Английский | Комментарии
Плотность | 8 г/см | 0,289 фунт/дюйм³
Механические свойства
Твердость, по Бринеллю | 123 | 123
Твердость, Кнупу | 138 | 138
Твердость, Rockwell B | 70 | 70
Твердость, по Виккерсу | 129 | 129
Прочность на разрыв, Ultimate | 505 МПа | 73200 фунтов на квадратный дюйм
Прочность на растяжение, доходность | 215 МПа | 31200 фунтов на квадратный дюйм | на 0.2%
Удлинение при разрыве | 70% | 70% | В 50 мм
Модуль упругости | 193 - 200 ГПа | 28000 - 29000 KSI
Коэффициент Пуассона | 0.29 | 0.29
Шарпи | 325 J | 240 футов на фунт
Модуль сдвига | 86 ГПа | 12500 KSI
Электрические свойства
Электрическое сопротивление | 7.2e-005 ом-см | 7.2e-005 ом-см | при 20° C (68° F); 1.16E-04 при температуре 650° C (1200° F)
Магнитная проницаемость | 1.008 | 1.008 | при комнатной температуре
Тепловые свойства
CTE, линейные 20° C | 17,3 μm/m-° C | 9,61 μin/in-° F | от от 0-100° C
CTE, линейный 250° C | 17,8 μm/m-° C | 9,89 μin/in-° F | при 0-315° C (32-600° F)
CTE, линейный 500° С | 18,7 μm/m-° C | 10,4 μin/in-° F | при 0-650° C
Удельная теплоемкость | 0,5 J/g-° C | 0,12 BTU/lb-° F | от 0-100° C (32-212° F)
Теплопроводность | 16,2 Вт / мК | 112 BTU-in/hr-ft ² -° F | при 0-100° С, 21,5 Вт / м° С при 500° С
Температура плавления | 1400 - 1455° C | 2550 - 2650° F
Solidus | 1400° С | 2550° F
Ликвидус | 1455° C | 2650° F
Жаропрочность нержавеющей стали AISI 304